## 原料
硅石类型/品级 | 烧失量（LOI，%） | 水分（%） | SiO2​（%） | Al2O3​（%） | Fe2O3（%） | CaO（%） | MgO（%） | K2O+Na2O（%） | 痕量杂质（TiO2、P2O5等，%） | 稀有金属氧化物（Li2​O，%） | 稀有金属（Nb2​O5​、Ta2O5，%）​ | 矿床与矿石特点 | 工业应用特点
脉石英（高纯型，如江苏东海） | 0.1–0.5 | 0.1–0.5 | 99.5–99.9 | 0.05–0.2 | 0.02–0.1 | 0.01–0.05 | 0.01–0.05 | 0.05–0.1 | TiO2​：0.01–0.05；P2O5​：<0.01 |  |  | 几乎全部位石英，w(SiO2)>99%，资源分布广泛，质量比较稳定，储量相对较小，开采难度相对较大 | 硅微粉等w（SiO2)99%~99.9%产品，高纯石英等w(SiO2)>99.9%产品，石英板材等
石英岩（变质型，如安徽凤阳） | 0.5–1.5 | 0.2–1.0 | 95–99 | 0.5–2.0 | 0.1–0.5 | 0.1–0.5 | 0.1–0.5 | 0.2–0.5 | TiO2​：0.05–0.2；P2O5：0.01–0.05 |  |  | 规模大，地质产状稳定，开采条件较好，致密均匀，块度好，适合大规模铲产生；硬度大，破碎加工成本高，杂质提纯困难，缺少天然粒形 | 金属硅，同时适用于不受粒度大小和角形因数影响其他w(SiO2)99%±产品
石英砂岩（沉积型，如四川乐山） | 1.0–2.0 | 0.5–2.0 | 90–95 | 1.0–3.0 | 0.2–1.0 | 0.2–1.0 | 0.2–1.0 | 0.5–1.0 | TiO2​：0.1–0.5；P2O5​：0.05–0.1 |  |  | 规模大，开采条件较好，易于破碎分级和大规模产生；胶结物成分比较复杂，杂质较多 | 几乎所有w（SiO2)99%±产品，但受粒度大小和角形因数影响，一些不适用于型砂、3D打印机和石油支撑剂
天然石英砂 | [11 empty] | 矿床规模一般较大，通常具有天然适中粒度和角形因数，杂质成分比较多 | 型砂、3D打印砂和石油支撑剂型砂，如果w(SiO2)达标，适用于w(SiO2)99%其他产品
工业硅用硅石（国标GB/T 26049，入门级） | ≤1.0（特级≤0.5） | ≤1.0（烘干后≤0.5） | ≥98.0（特级≥99.0） | ≤1.0（特级≤0.5） | ≤0.15（特级≤0.05） | ≤0.5（特级≤0.1） | ≤0.5（特级≤0.1） | ≤0.5（特级≤0.1） | TiO2≤0.1；P2O5≤0.05
多晶硅原料硅石（电子级，提纯后） | ≤0.05 | ≤0.1（干燥后） | ≥99.99（电子级） | ≤0.005 | ≤0.001 | ≤0.005 | ≤0.005 | ≤0.005 | TiO2≤0.001；P2O5≤0.001（杂质总量<100 ppm）
黑滑石（江西、广西） | 5-10 | 1-5 | 55-65 | 0.5-3 | 0.1-1.5 | 0.1-1 | 25-32 | 0.1-0.5 | 1-3
成因/矿物关联 | 滑石结构水（OH-）及有机质分解 | 矿物表面吸附的自由水，烘干后降低 | 滑石矿物骨架（Si4​O10​2-层） | 黏土杂质（高岭土、伊利石等带入） | 铁矿物（赤铁矿、磁铁矿等微量浸染） | 方解石、白云石等碳酸盐杂质 | 滑石关键组分（Mg3​(OH)2​ 结构） | 长石类碎屑杂质（钾长石、钠长石） | 硅质/云母类副矿物残留
锂辉石型伟晶岩（新疆、四川） | 0.5–2 | 0.5–2 | 65–75 | 15–20 | 0.5–2 | 0.1–1 | 0.1–1 | K2​O：2-5；Na2​O：3-6 | P2​O5​：0.05–0.5 | 0.5–2 | 0.01–0.1
成因/矿物关联 | 云母、角闪石等矿物的结构水 | 岩石裂隙或表面吸附的自由水 | 石英（SiO2​）+ 长石（架状硅氧骨干） | 长石（钾长石 KAlSi3​O8​、钠长石 NaAlSi3​O8​） | 黑云母、铁锂云母等铁镁矿物 | 斜长石（钙长石组分）或方解石杂质 | 黑云母（K(Mg,Fe)3​AlSi3​O10​(OH)2​） | 长石类碎屑杂质（钾长石、钠长石） | 磷灰石等副矿物 | 锂辉石（LiAlSi2​O6​）等含锂矿物 | 铌钽铁矿等副矿物（稀有金属载体）

## 工业硅生产生命周期
输入 | [6 empty] | 输出 | [6 empty] | 其他
硅石/t | 电力/kWh | 石墨电极/t | 石油焦/t | 烟煤/t | 木块/t | 水/t | CO2/t | SO2/t | NOx/t | 微硅粉/t | 硅渣/t | 固体废弃物/t | 废水/t | 数据来源
2.4 | 12384 | 0.12 | 0.583 | 0.715 | 0.852 |  | 5.346 | 0.058 | 0.037 |  |  | 0.54 |  | 工业硅生产过程碳排放量影响研究_姜凯之
2.51 | 12130 | 0.061 | 0 | 1.57 | 0.45 | 6 | 4.54 | 0.0039 | 0.0045 | 0.36 | 0.14 | 0.02